## AXSIA-XVI (2)
No | 用途・品名 | 分野 | 課題タグ（必要な機能性） | 従来材 | 解決例（材料・技術） | 概要 | PDF（イプロス）/HP
01 | ベアリング | ベアリング | 高硬度、耐食性 | SUS440C、SUS630、セラミック | シリコロイXVI | 高機能化、高付加価値化、長寿命化（約5～10倍）
02 | 特殊ボルトおよびプレート | 水力発電 | 高硬度、高強度、耐食性、耐摩耗性、靭性 | SUS440C | シリコロイA2、局部高硬度化（高周波熱処理） | 製品化、長寿命化、耐食性改善、耐摩耗性と靭性の両立、高機能化
03 | 連続鋳造用ローラー（ビレット） | 製鉄 | 耐熱性、高温摩耗（500～600℃）、耐食性、耐熱衝撃性（ヒートチェック性） | SU321、SUH660、肉盛溶接（13Cr-4Ni）、他 | シリコロイA2 | 約3～6倍の長寿命化。各製鋼所にて実績あり（約16社） | https://www.silicolloy.co.jp/product/case_success/ccroll/
04 | デッドプレート（耐熱プレート） | 製壜 | 耐熱性、高硬度、高温磨耗（600℃のビン）、すべり性、耐酸化性（酸化皮膜のビンへの転写防止） | S45C＋クロムメッキ、溶射 | シリコロイA2、シリコロイXVI | シリコロイA2：約3～4倍、シリコロイXVI＋低温ガス窒化：約16倍
05 | 抜き金型 | 金型 | 高硬度、強度、低熱処理寸法変化 | SUS420J2、SKD11 | シリコロイXVI | 高機能化、短納期化
06 | レンズ・ガラス | 金型 | 耐熱性、耐摩耗性、耐高温酸化 | SUS310S、SUS420J2、耐熱鋼 | シリコロイA2、シリコロイXVI | 長寿命化、高機能化
07 | 製薬用金型 | 金型 | 耐食性、硬度、耐摩耗性、鏡面性 | SUS420J2＋表面処理 | シリコロイXVI | 長寿命化、高機能化、表面処理レス
08 | 製薬用金型 | 金型 | 耐食性、硬度、耐摩耗性 | SKD11＋CrN、ステライト、他 | アクシアZero3 | 長寿命化、高機能化、ステライト代替
09 | 射出成型用部品 | 金型 | 高強度、高硬度、耐食性 | SKD11＋メッキ、SUS630 | シリコロイA2 | 長寿命化、メッキがポーラスで腐食性ガスが基材に浸透、基材の腐食の課題を解決
10 | 射出成型用シャフト、スリーブ | 機械 | 耐食性、硬度、強度、耐摩耗性 | SUS630、他 | シリコロイA2、シリコロイXVI、アクシアZero3 | 長寿命化、高機能化、高付加価値化
11 | 医療機器用スピンドル | 機械 | 耐食性、硬度、耐摩耗性 | SUS420J2 | シリコロイXVI | 長寿命化、高機能化
12 | スリットコーターノズル/ダイコーターノズル | 金型 | 耐食性、硬度、耐摩耗性、鏡面性 | SUS420J2、SUS630、インコネル、超硬、他 | シリコロイXVI | 長寿命化（例：約5～10倍）、高機能化、メンテナンスフリー化 | https://www.silicolloy.co.jp/product/case_success/uppt/
13 | スリットコーターノズル/ダイコーターノズル | 金型 | 耐食性、硬度、強度、耐力、耐摩耗性、鏡面性 | SUS316L、シリコロイXVI | アクシアZero3 | 長寿命化、高機能化 | https://www.silicolloy.co.jp/product/case_success/uppt/
14 | 長尺精密シャフト | 機械 | 耐食性、硬度、耐摩耗性、疲労強度、精度品の製造性 | SCM、SKD61、他 | SUS630・加工技術 | 高精度加工が可能
15 | 摩耗部品、シャフト、ギア | ポンプ | 耐食性、硬度、耐摩耗性 | SUS316L、SUS630、ステライト、他 | アクシアZero3 | 長寿命化、高機能化
16 | バタフライバルブの軸受（スリーブ） | ポンプ | 耐熱性、耐焼付き性、耐摩耗性 | SUS630 | シリコロイA2 | 長寿命化、高機能化
17 | ポンプ用軸受（LNG、スリーブ） | ポンプ | 超低温、耐摩耗性 | ステライト | シリコロイA2（ST） | 長寿命化、高機能化
18 | 蒸気安全弁用弁棒 | ポンプ | 高強度、耐食性、耐熱性、耐焼付き性、耐摩耗性、靭性 | SUS630＋ステライト＋窒化 | シリコロイA2 | トータルコストダウン、工程省略、ステライト剥離の課題解決
19 | ホットランナ | 射出成型 | 高強度、耐食性、耐熱性、耐摩耗性、靭性 | マルエージング鋼 | シリコロイA2、シリコロイXVI | コストダウン、高耐食化
20 | 特殊ナット | 自動車（製造設備） | 高強度、耐食性、耐焼付き性、耐摩耗性 | SUS630＋Crメッキ | シリコロイA2 | 良好、焼付き防止（メッキレス化）
21 | メッシュ用線材 | 食品 | 高強度、耐食性、磁性（着磁性）、異物混入対策 | SUS304、SUS316L | シリコロイB1 | 長寿命化、高機能化（高強度・磁性品）
22 | ノズル、シャフト | 食品 | 耐食性、硬度、耐摩耗性、耐焼付き性、メンテナンス性 | SUS304、SUS316L、SUS630、SUS440C | シリコロイXVI | メンテナンス対応力の向上、高機能化
23 | 熱電対保護管 | 焼却炉 | 高温腐食（高温酸化） | SUS310S、インコネル600、UMCO | シリコロイD | 長寿命化、高機能化 | https://www.silicolloy.co.jp/characteristic/oxidation/
24 | 破砕機用回転刃 | 機械 | 高強度、耐食性、耐摩耗性、トータルコスト | SUS630 | SUS630（基材）＋アクシアZero3（摩耗箇所）、電子ビーム溶接 | 長寿命化、高機能化、トータルコスト | https://biz.mono.ipros.com/company/114992/catalog/842307
25 | 攪拌羽根 | 化学 | 耐食性、硬度、耐摩耗性 | SUS316L、SUS304 | アクシアZero3 | 長寿命化、高機能化
26 | メカニカルシール | ポンプ | 耐食性、硬度、耐摩耗性 | SUS316L、SUS329J4L | アクシアZero3、シリコロイB2 | 長寿命化、高機能化
27 | バルブシート（ケミカルタンカー洗浄装置） | 機械 | 耐食性、耐摩耗性、耐焼付き性 | SUS316L | シリコロイB2 | 高機能化、耐食性・耐焼付き性改善 | https://biz.mono.ipros.com/company/114992/catalog/842318
28 | スピンドル（高圧部品） | 機械 | 耐食性、硬度、耐摩耗性 | SUS630 | アクシアZero3 | 長寿命化、高機能化