## 課題事例-HP用
No | 課題タグ | 課題 | 用途・部品 | 現状材・熱処理 | 使用環境・条件 | 必要な機能性 | 試験・評価方法 | 解決方法 | PDF（イプロス）/HP
01 | 摩耗 | スリットコーター/ダイコーターノズルの摩耗 | ダイコーターノズル | SUS630 | 薬液、フィルム、電池等 | 耐摩耗性、高硬度、耐食性、高強度、寸法安定性、製造性（析出硬化性） | 腐食試験、摩耗試験、熱処理試験、顕微鏡観察、SEM観察 | 材質変更：アクシアZero3、時効硬化熱処理条件をチューニングして用途に最適化。
02 | 摩耗・耐チッピング性 | 高硬度条件で刃先形状がチッピング | 刃物関係、スクレーパー | アクシアZero3、時効硬化熱処理条件：200℃＋460℃/AC（HRC56～58） | 精密切断、スクレーパー | 耐摩耗性、靭性、刃先健全性 | 摩耗試験、熱処理試験、硬度試験、圧痕観察、顕微鏡観察、SEM観察 | アクシアZero3の時効硬化熱処理条件を低温時効側に調整、マトリックス組織を靭性向上側に調整 | https://biz.mono.ipros.com/company/114992/catalog/854560
03 | 腐食 | 塩酸系溶液で耐食性が不足 | 精密金型 | アクシアZero3、時効硬化熱処理条件：200℃＋460℃/AC（HRC56～58） | 塩酸系溶液 | 耐摩耗性、高硬度、耐食性 | 熱処理試験、塩酸浸漬試験 | アクシアZero3の時効硬化熱処理条件を低温時効側に調整、耐食性が向上。 | https://biz.mono.ipros.com/company/114992/catalog/842308
04 | 加工・製法 | 研削熱による表面損傷・剥離懸念 | 精密金型 | アクシアZero3 | 平面研磨の研削条件 | 表面健全性 | 顕微鏡観察、SEM観察、マッピング、定性・定量分析（EDS）、研削試験 | 砥石の種類と加工条件の調整、研削熱による金属間化合物の粗大化の抑制 | https://biz.mono.ipros.com/company/114992/catalog/854557
05 | 摩耗・腐食、耐焼付き性 | 腐食摩耗、液漏れ、摺動材の耐食・耐摩耗不足、耐焼付き性 | メカニカルシール部品 | SUS316L、SUS329J4L | 化学プラント、液体接触、摺動材 | 耐食性、耐摩耗性、シール性、耐焼き付き性 | 試作品での評価 | 材質変更：アクシアZero3、シリコロイB2
06 | スラリー摩耗・腐食 | 腐食環境スラリー摩耗 | 流体機器、ポンプ、バルブ、ノズル、配管、撹拌部品 | SUS304、SUS316、SUS630、表面処理 | 薬液、スラリー | 耐スラリー摩耗性、高硬度、耐食性 | リングオンディスク、アルミナ粉末＋水の半ウェット状 | 材質変更：アクシアZero3 | https://biz.mono.ipros.com/company/114992/catalog/854561
07 | 摩耗・腐食 | スピンドルの流体摩耗 | スピンドル | SUS630＋窒化 | 高速回転、摺動、高圧、腐食 | 耐摩耗性、高硬度、耐食性、高強度 | 試作品での評価 | 材質変更：アクシアZero3、アクシアZero3＋低温ガス窒化 | https://biz.mono.ipros.com/company/114992/catalog/854556
08 | 摩耗・腐食 | 高速回転スピンドルの腐食・摩耗 | 高速スピンドル | SUS420J2 | 水、次亜塩素酸ナトリウム、高圧蒸気滅菌、回転数：100,000rpm想定 | 耐食性、硬度、耐摩耗性、寸法安定性 | 試作品での評価 | 材質変更：シリコロイXVI
09 | 摩耗・腐食・靭性 | 耐食用チェーンピンの摩耗 | チェーンピン | SUS304 | 腐食環境で使用するチェーンピン | 耐食性、耐摩耗性、耐焼き付き性 | 試作品での評価 | 材質変更：シリコロイA2（固溶化熱処理）
10 | 摩耗・腐食 | 硬度と耐食性の両立 | ベアリング | SUS440C、SUS630、セラミック | 腐食環境用ベアリング | 耐食性、硬度、耐摩耗性、寸法安定性 | 試作品での評価、腐食試験、転がり寿命 | 材質変更：シリコロイXVI
11 | 摩耗・腐食・靭性 | 耐食性、硬度、靭性の両立 | 特殊ボルト | SUS440C | 水力発電、温水中 | 高硬度、高強度、耐食性、耐摩耗性、靭性 | 腐食試験、孔食電位測定、高周波熱処理試験（条件出し）、断面硬度試験、試作品での評価 | 材質変更：シリコロイA2（過時効処理）、特殊熱処理採用：局部高周波（固溶化）＋時効硬化熱処理
12 | 高温摩耗、高温酸化 | 耐熱性、高硬度、高温磨耗（600℃のビン）、すべり性、耐酸化性（酸化皮膜のビンへの転写防止） | デッドプレート（耐熱プレート） | S45C＋クロムメッキ、溶射 | 製壜、高温摩耗 | 耐高温摩耗、耐高温酸化性、製造性 | 試作品での評価 | 材質変更：①シリコロイA2、従来の約8倍の寿命 ➡ シリコロイXVI＋低温ガス窒化、従来の約16倍の寿命
13 | 硬度・摩耗・腐食 | 硬度と耐食性の両立 | 食品機械部品 | SUS304、SUS316L、SUS630、SUS440C | 次亜塩素酸ナトリウムによる消毒 | 耐食性、硬度、耐摩耗性 | 熱処理試験、腐食試験、次亜塩素酸ナトリウム浸漬試験（二段時効処理） | 材質変更：シリコロイA2、シリコロイXVI、追加試験：シリコロイA2（二段時効処理）の耐食性向上を確認 | https://biz.mono.ipros.com/company/114992/catalog/854562